## Standards
| Element | Ag | Al | As | Au | Ba | Be | Bi | Ca | Cd | Ce | Co | Cr | Cs | Cu | Fe | Ga | Ge | Hf | Hg | In | K | La | Li | Mg | Mn | Mo | Nb | Ni | Pb | Pt | Rb | Re | S | Sb | Sc | Se | Sn | Sr | Ta | Te | Th | Ti | Tl | U | V | W | Y | Zn | Zr
| Units | ppm | ppm | ppm | ppb | ppm | ppm | ppm | ppm | ppm | ppm | ppm | ppm | ppm | ppm | ppm | ppm | ppm | ppm | ppm | ppm | ppm | ppm | ppm | ppm | ppm | ppm | ppm | ppm | ppm | ppb | ppm | ppm | ppm | ppm | ppm | ppm | ppm | ppm | ppm | ppm | ppm | ppm | ppm | ppm | ppm | ppm | ppm | ppm | ppm
| DL | 0.003 | 10 | 0.5 | 0.5 | 0.2 | 0.01 | 0.002 | 10 | 0.004 | 0.05 | 0.01 | 2 | 0.03 | 0.1 | 50 | 0.05 | 0.05 | 0.002 | 0.001 | 0.001 | 10 | 0.05 | 0.05 | 10 | 0.5 | 0.03 | 0.01 | 0.2 | 0.05 | 1 | 0.1 | 0.0001 | 5 | 0.001 | 0.2 | 0.05 | 0.02 | 0.1 | 0.001 | 0.001 | 0.02 | 2 | 0.003 | 0.003 | 1 | 0.001 | 0.05 | 0.2 | 0.1
| ClientID/Scheme | UF_MAR_MS | UF_MAR_OES | UF_MAR_MS | UF_MAR_MS | UF_MAR_OES | UF_MAR_MS | UF_MAR_MS | UF_MAR_OES | UF_MAR_MS | UF_MAR_MS | UF_MAR_MS | UF_MAR_OES | UF_MAR_MS | UF_MAR_MS | UF_MAR_OES | UF_MAR_MS | UF_MAR_MS | UF_MAR_MS | UF_MAR_MS | UF_MAR_MS | UF_MAR_OES | UF_MAR_MS | UF_MAR_OES | UF_MAR_OES | UF_MAR_OES | UF_MAR_MS | UF_MAR_MS | UF_MAR_MS | UF_MAR_MS | UF_MAR_MS | UF_MAR_MS | UF_MAR_MS | UF_MAR_OES | UF_MAR_MS | UF_MAR_OES | UF_MAR_MS | UF_MAR_MS | UF_MAR_OES | UF_MAR_MS | UF_MAR_MS | UF_MAR_MS | UF_MAR_OES | UF_MAR_MS | UF_MAR_MS | UF_MAR_OES | UF_MAR_MS | UF_MAR_MS | UF_MAR_MS | UF_MAR_MS
indicative values in blue font
OREAS-25a | Certificate AR | 0.035 | 58473.81 | 2.84 | 1 | 55.88342 | 0.65 | 0.3043814 | 1499.543 | 0.041 | 33.05007 | 5.718333 | 72.82165 | 4.44563 | 24.87457 | 59872.29 | 20.60759 | 0.13 | 0.47 | 0.053 | 0.081 | 1308 | 13 | 23.7 | 1930 | 424.7386 | 1.36 | 0.52 | 26.85898 | 21.04556 | < 1 | 31.4 | < 0.05 | 500 | 0.18 | 8.644583 | 2.702004 | 2.7 | 17.33899 | 0.099 | < 0.02 | 10.72434 | 360 | 0.2 | 1.485333 | 117.034 | N/A | 4.559361 | 30.06219 | 19
OREAS-25a | SD | IND | 7837.296 | IND | IND | 6.707856 | IND | 0.02492969 | 144.2896 | IND | 5.344592 | 0.6921503 | 5.161132 | 0.8601653 | 2.766293 | 4592.704 | 2.634729 | IND | IND | IND | IND | 94.09487 | IND | IND | IND | 32.24682 | IND | IND | 3.40594 | 2.006535 | IND | IND | IND | IND | IND | 0.7993534 | 0.2736795 | 0.27 | 1.177115 | IND | IND | 0.9681237 | IND | 0.02 | 0.1814722 | 10.86584 | N/A | 0.7366648 | 3.398127 | IND
OREAS-25a | UFF_MAR_Working | 0.04 | 82592.4352 | 6.663151 | 1 | 85.4445 | 0.90705 | 0.3348 | 1716.4961 | 0.04464103 | 39.37316 | 7.736778 | 94.06385 | 5.864762 | 30.6823 | 65065.9811 | 23.03887 | 0.2006 | 0.7218596 | 0.05895 | 0.0842 | 2432.8997 | 18.16395 | 32.36645 | 2938.254628 | 470.9191 | 2.2594 | 1.256276 | 44.5482 | 21.4546 | < 1 | 60.9995 | < 0.05 | 509.8725 | 0.3294 | 10.76825 | 2.1933 | 3.1161 | 24.5144 | 0.005333333 | 0.0401 | 12.79335 | 2192.8985 | 0.2298967 | 2.35795 | 138.0336 | 0.08966667 | 6.6276 | 45.1162 | 31.8281
OREAS-25a | SD | 0.008277908 | 6165.262 | 0.6874419 | 0.5 | 12.89988 | 0.1456285 | 0.00241341 | 126.1529 | 0.005599517 | 3.13287 | 0.1678773 | 9.005739 | 0.3350738 | 1.596891 | 3418.49 | 1.554256 | 0.05575414 | 0.05306513 | 0.006321022 | 0.01195538 | 287.1436 | 0.5856825 | 2.631914 | 88.93029 | 30.28061 | 0.1964786 | 0.2550812 | 2.319238 | 1.384971 | IND | 4.486959 | IND | 29.04963 | 0.05194192 | 0.9551783 | 0.1353568 | 0.3500063 | 2.448196 | 0.00294392 | 0.008429013 | 0.4958025 | 153.001 | 0.01788968 | 0.06876538 | 8.911037 | 0.06000556 | 1.03866 | 1.828457 | 3.849452
OREAS-25a | n | 54 | 53 | 53 | 51 | 53 | 54 | 53 | 53 | 54 | 59 | 54 | 52 | 54 | 53 | 53 | 54 | 54 | 54 | 54 | 53 | 53 | 59 | 53 | 53 | 53 | 53 | 54 | 54 | 53 | 54 | 54 | 51 | 53 | 53 | 53 | 54 | 54 | 52 | 53 | 54 | 54 | 53 | 54 | 54 | 53 | 54 | 60 | 54 | 54
OREAS-25a | Extract Date | 2022-09-20 | 2022-09-20 | 2022-09-20 | 2022-09-20 | 2022-09-20 | 2022-09-20 | 2022-09-20 | 2022-09-20 | 2022-09-20 | 2022-09-20 | 2022-09-20 | 2022-09-20 | 2022-09-20 | 2022-09-20 | 2022-09-20 | 2022-09-20 | 2022-09-20 | 2022-09-20 | 2022-09-20 | 2022-09-20 | 2022-09-20 | 2022-09-20 | 2022-09-20 | 2022-09-20 | 2022-09-20 | 2022-09-20 | 2022-09-20 | 2022-09-20 | 2022-09-20 | 2022-09-20 | 2022-09-20 | 2022-09-20 | 2022-09-20 | 2022-09-20 | 2022-09-20 | 2022-09-20 | 2022-09-20 | 2022-09-20 | 2022-09-20 | 2022-09-20 | 2022-09-20 | 2022-09-20 | 2022-09-20 | 2022-09-20 | 2022-09-20 | 2022-09-20 | 2022-09-20 | 2022-09-20 | 2022-09-20
OREAS-25a | Certificate 4-Acid | 0.168 | 88729.46 | 9.94 | 1 | 146.9393 | 1.024762 | 0.3499167 | 3088.715 | 0.041 | 48.91561 | 8.197964 | 114.5929 | 6.461167 | 33.90376 | 65960.4 | 25.89071 | 0.22 | 4.531927 | N.A | 0.091 | 4824.767 | 21.83021 | 36.74709 | 3271.646 | 474.4334 | 2.550493 | 22.40199 | 45.8434 | 25.21156 | N/A | 60.78095 | N/A | 508.3508 | 0.6706491 | 13.71762 | 2.86 | 4.062222 | 48.4674 | 1.597111 | 0.1 | 15.81292 | 9765.582 | 0.3506005 | 2.94 | 157.293 | 2.096768 | 12.268125 | 44.44703 | 159
OREAS-25a | SD | IND | 4251.323 | IND | IND | 4.670993 | 0.1675258 | 0.03359198 | 79.62436 | IND | 2.706158 | 0.6633467 | 8.114193 | 0.3342784 | 2.292507 | 1565.061 | 1.771946 | IND | 0.5325427 | IND | IND | 143.7037 | 2.015466 | 1.344659 | 166.7077 | 16.37947 | 0.1575192 | 1.709336 | 4.050976 | 1.874984 | N/A | 3.945212 | N/A | 22.75205 | 0.04845367 | 1.05466 | IND | 0.1962764 | 1.986989 | 0.1342313 | IND | 0.9711453 | 593.2833 | 0.02964878 | 0.08798205 | 8.322777 | 0.2011051 | 2.060815 | 2.596005 | IND
OREAS-260 | Certificate AR | 0.14573 | 13252.3 | 12.4783 | 13.76 | 151.37 | 1.23904 | 0.543062 | 8852.97 | 0.213186 | 55 | 32.1414 | 49.1795 | 3.12 | 46.486 | 37276.4 | 5.05125 | 0.056 | 0.33 | 0.047 | 0.0274242 | 2847.46 | 28.1 | 21.544 | 5931.2 | 448.567 | 0.425969 | < 0.05 | 74.708 | 30.7145 | < 5 | 21.2 | < 0.001 | 771.802 | 1.31559 | 3.39232 | 0.33 | 0.62 | 14.7677 | < 0.05 | 0.0813296 | 11.3152 | 50 | 0.215842 | 1.29159 | 22.0305 | 0.0627778 | 11.7364 | 125.269 | 12.6
OREAS-260 | SD | 0.013 | 1390 | 1.5 | 1.7 | 12 | 0.099 | 0.03 | 470 | 0.017 | IND | 1.38 | 4.9 | IND | 2.29 | 1610 | 0.71 | IND | IND | IND | 0.005 | 550 | IND | 1.29 | 240 | 30 | 0.029 | IND | 2.7 | 1.96 | IND | IND | IND | 40 | 0.17 | 0.53 | IND | IND | 1.22 | IND | 0.016 | 1.2 | IND | 0.04 | 0.17 | 2.4 | 0.007 | 1.2 | 6 | IND
OREAS-260 | UFF_MAR_Working | 0.1531 | 24359.81 | 12.4806 | 15.27855 | 219.1964 | 1.613836 | 0.5971983 | 9022.0168 | 0.19385 | 78.0295 | 32.1414 | 65.03164 | 5.234176 | 46.44525 | 37969.2816 | 6.923727 | 0.1072407 | 0.5144066 | 0.0455 | 0.03109409 | 6156.162 | 37.42478 | 23.75 | 6493.3467 | 434.48905 | 0.4801 | 0.1 | 74.708 | 30.65555 | 1 | 48.60954 | 0.0004 | 756.48515 | 1.51735 | 4.923218 | 0.83 | 0.8222344 | 15.63125 | 0.002 | 0.083 | 12.3762 | 113.0469 | 0.2622317 | 2.259103 | 36.41705 | 0.16495 | 17.21845 | 133.41455 | 20.2883
OREAS-260 | SD | 0.0140519 | 4416.38 | 1.84533 | 1.029306 | 31.2055 | 0.1635486 | 0.01687529 | 659.6312 | 0.0451431 | 12.06107 | 1.278066 | 9.136267 | 0.3608145 | 1.970192 | 1874.201 | 0.971439 | 0.0334692 | 0.03897293 | 0.002995192 | 0.003018791 | 1363.133 | 1.506856 | 1.774734 | 685.729 | 34.41401 | 0.04989789 | 0.02 | 4.162697 | 0.9913503 | 0.5 | 8.262111 | 0.0002 | 60.13517 | 0.1496628 | 0.8582831 | 0.36 | 0.1490774 | 1.153944 | 0.001 | 0.01356402 | 1.382171 | 27.01187 | 0.03012948 | 0.08556193 | 7.847969 | 0.03146807 | 2.838403 | 8.031752 | 3.055245
OREAS-260 | n | 156 | 158 | 151 | 156 | 158 | 155 | 155 | 157 | 150 | 166 | 156 | 157 | 154 | 152 | 158 | 154 | 156 | 153 | 154 | 155 | 157 | 166 | 158 | 158 | 157 | 151 | 151 | 152 | 150 | 155 | 151 | 151 | 154 | 156 | 158 | 156 | 156 | 158 | 146 | 155 | 156 | 158 | 154 | 156 | 156 | 155 | 171 | 153 | 156
OREAS-260 | Extract Date | 2022-09-20 | 2022-09-20 | 2022-09-20 | 2022-09-20 | 2022-09-20 | 2022-09-20 | 2022-09-20 | 2022-09-20 | 2022-09-20 | 2022-09-20 | 2022-09-20 | 2022-09-20 | 2022-09-20 | 2022-09-20 | 2022-09-20 | 2022-09-20 | 2022-09-20 | 2022-09-20 | 2022-09-20 | 2022-09-20 | 2022-09-20 | 2022-09-20 | 2022-09-20 | 2022-09-20 | 2022-09-20 | 2022-09-20 | 2022-09-20 | 2022-09-20 | 2022-09-20 | 2022-09-20 | 2022-09-20 | 2022-09-20 | 2022-09-20 | 2022-09-20 | 2022-09-20 | 2022-09-20 | 2022-09-20 | 2022-09-20 | 2022-09-20 | 2022-09-20 | 2022-09-20 | 2022-09-20 | 2022-09-20 | 2022-09-20 | 2022-09-20 | 2022-09-20 | 2022-09-20 | 2022-09-20 | 2022-09-20
OREAS-260 | Certificate Fire Assay |  |  |  | 16 | [25 empty] | 0.97
OREAS-260 | SD |  |  |  | 1.8 | [25 empty] | IND
OREAS-45f | Certificate AR | 0.088 | 48053.7 | 2.7 | 18.04 | 157.99 | 0.982142 | 0.168008 | 750.535 | 0.024 | 22.3091 | 39.2404 | 341.193 | 1.87604 | 335.829 | 136892 | 20.3281 | 0.117456 | 0.927553 | 0.0307262 | 0.0871993 | 821.076 | 10.7474 | 9.19 | 1520.49 | 146.421 | 1.19277 | 0.17 | 191.864 | 12.3904 | 36 | 14.3727 | < 0.001 | 265.612 | 0.24 | 31.4172 | 1.9094 | 1.96547 | 13.1565 | < 0.01 | 0.032 | 7.66911 | 974.191 | 0.115375 | 1.08774 | 217.068 | 0.006 | 6.74236 | 22.2014 | 30.0433
OREAS-45f | SD | IND | 6230 | IND | 2 | 7 | 0.09 | 0.014 | 60 | IND | 2.3 | 3.44 | 25 | 0.27 | 16 | 5600 | 1.91 | 0.02 | 0.17 | 0.005 | 0.006 | 140 | 0.75 | IND | 210 | 20 | 0.23 | IND | 14 | 0.6 | 5 | 1.08 | IND | 40 | IND | 2.26 | 0.25 | 0.21 | 1.11 | IND | IND | 0.661 | 200 | 0.01 | 0.091 | 11 | IND | 0.336 | 3.7 | 4.3
OREAS-45f | UFF_MAR_Working | 0.07135 | 87252.4007 | 5.8446 | 17.7811 | 186.872 | 1.262438 | 0.19775 | 808.3449 | 0.025 | 22.3091 | 42.7791 | 443.9093 | 3.15 | 357.9372 | 135863.5921 | 23.2667 | 0.2258 | 1.3599 | 0.0318 | 0.0919 | 1429.14065 | 11.7567 | 18 | 2076.834 | 197.9026 | 1.73905 | 0.53 | 238.7935 | 12.85 | 38.6761 | 28.78745 | 0.0001 | 294.8343 | 0.4 | 38.25754 | 1.7 | 2.257065 | 15.8261 | 0.005 | 0.0599 | 8.0202 | 2366.39115 | 0.1346969 | 1.7483 | 217 | 0.045 | 8.07635 | 33.8818 | 46.853
OREAS-45f | SD | 0.006433575 | 8016.741 | 1.22407 | 1.330378 | 9.730714 | 0.1344982 | 0.007236111 | 45.58195 | 0.006 | 3.961474 | 1.410329 | 55.12028 | 0.2400639 | 36.16629 | 7156.924 | 3.035491 | 0.01643394 | 0.2755343 | 0.001646005 | 0.01482329 | 111.9498 | 2.123412 | 1.672359 | 122.2588 | 15.03103 | 0.1862594 | 0.082 | 17.92603 | 0.6617108 | 3.637828 | 5.16611 | 4.588614e-05 | 36.98417 | 0.02230896 | 4.670975 | 0.1554895 | 0.2028739 | 1.461546 | 0.003 | 0.008082017 | 0.5068734 | 281.1626 | 0.01227527 | 0.1188004 | 13.36954 | 0.018 | 1.146297 | 1.827233 | 6.82412
OREAS-45f | n | 108 | 111 | 105 | 111 | 112 | 109 | 110 | 112 | 105 | 119 | 107 | 108 | 108 | 110 | 112 | 111 | 111 | 108 | 106 | 109 | 112 | 119 | 112 | 112 | 112 | 110 | 111 | 109 | 109 | 111 | 110 | 109 | 111 | 110 | 112 | 111 | 107 | 112 | 103 | 111 | 111 | 111 | 111 | 111 | 112 | 111 | 121 | 110 | 111
OREAS-45f | Extract Date | 2022-09-20 | 2022-09-20 | 2022-09-20 | 2022-09-20 | 2022-09-20 | 2022-09-20 | 2022-09-20 | 2022-09-20 | 2022-09-20 | 2022-09-20 | 2022-09-20 | 2022-09-20 | 2022-09-20 | 2022-09-20 | 2022-09-20 | 2022-09-20 | 2022-09-20 | 2022-09-20 | 2022-09-20 | 2022-09-20 | 2022-09-20 | 2022-09-20 | 2022-09-20 | 2022-09-20 | 2022-09-20 | 2022-09-20 | 2022-09-20 | 2022-09-20 | 2022-09-20 | 2022-09-20 | 2022-09-20 | 2022-09-20 | 2022-09-20 | 2022-09-20 | 2022-09-20 | 2022-09-20 | 2022-09-20 | 2022-09-20 | 2022-09-20 | 2022-09-20 | 2022-09-20 | 2022-09-20 | 2022-09-20 | 2022-09-20 | 2022-09-20 | 2022-09-20 | 2022-09-20 | 2022-09-20 | 2022-09-20
OREAS-45f | Certificate 4-Acid | 0.088 | 101599 | 9.66753 | N/A | 206.434 | 1.20476 | 0.212645 | 958.726 | < 0.2 | 28.8195 | 44.5486 | 417.304 | 3.6493 | 362.591 | 146498 | 26.7491 | 0.28 | 4.63751 | 0.033 | 0.105543 | 2243.58 | 15.7192 | 20.4363 | 2293.21 | 221.164 | 2.27017 | 23.1488 | 256.441 | 14.7159 | 41.5 | 31.2439 | < 0.002 | 291.772 | 0.636354 | 36.2753 | 2.26278 | 2.8506 | 25.1016 | 1.65515 | 0.08 | 9.99114 | 10764.8 | 0.201705 | 2.08876 | 252.518 | 1.2688 | 10.8951 | 35.2584 | 171.942
OREAS-45f | SD | IND | 4510 | 0.842 | N/A | 9 | 0.15 | 0.017 | 70 | IND | 2.4 | 2.32 | 35 | 0.248 | 16 | 5610 | 1.24 | IND | 0.435 | IND | 0.01 | 90 | 1.43 | 1.18 | 150 | 10 | 0.219 | 1.54 | 16 | 1.18 | IND | 1.94 | IND | 20 | 0.062 | 2.27 | 0.38 | 0.165 | 1.22 | 0.25 | IND | 0.894 | 400 | 0.017 | 0.15 | 8 | 0.14 | 1.2 | 2.26 | 11
OREAS-45f | Certificate Fire Assay |  |  |  | 19.3 | [25 empty] | 38.1
OREAS-45f | SD |  |  |  | 1.7 | [25 empty] | 2.5
OREAS 46 | Certificate AR | 0.0245765 | 7478.78 | 0.716667 | 1.18 | 55.0889 | 0.16798 | 0.0275024 | 6004.68 | 0.0361613 | 27.3069 | 5.82883 | 25.0325 | 0.359537 | 23.358 | 14535.7 | 2.98832 | 0.0608336 | N/A | N/A | N/A | 1087.78 | 15.46 | 6.78118 | 4593.38 | 250.116 | 0.655778 | N/A | 16.3046 | 2.02045 | 1.98 | 6.11361 | 0.00099 | 49.5 | 0.0681343 | 2.77991 | N/A | 0.397315 | 26.889 | N/A | 0.01 | 2.87214 | 654.538 | 0.0614599 | 0.433103 | 22.0592 | 0.0727836 | 5.0581 | 20.6711 | 5.66216
OREAS 46 | SD | 0.002 | 670 | 0.1 | 1 | 3.6 | 0.02 | 0.006 | 530 | 0.007 | 2.17 | 0.582 | 2.18 | 0.022 | 1.21 | 1080 | 0.4 | 0.008 | N/A | N/A | N/A | 100 | 1.16 | 0.669 | 470 | 20 | 0.041 | N/A | 1.11 | 0.144 | IND | 0.337 | IND | IND | 0.009 | 0.49 | N/A | 0.06 | 4.1 | N/A | IND | 0.224 | 130 | 0.007 | 0.05 | 2.5 | 0.013 | 0.62 | 2.03 | 1.34
OREAS 46 | UFF_MAR_Working | 0.0294 | 10385.48 | 0.9 | 1 | 60.8251 | 0.236225 | 0.04 | 9317 | 0.0361613 | 27.16099 | 6.274039 | 34.59901 | 0.359537 | 23.19418 | 17905.07 | 3.809838 | 0.078 | 0.2980185 | 0.00819 | 0.012 | 1434.163 | 15.76874 | 6.992007 | 5456.703 | 296.0851 | 0.733 | 1.141988 | 17.4376 | 2.1 | 1.285714 | 8.647092 | 0.0002333333 | 46.8924 | 0.0681343 | 4.178026 | 0.2 | 0.4740593 | 54.48181 | 0.008732 | 0.02954194 | 2.9625 | 1259.711 | 0.06961852 | 0.73 | 31.3448 | 0.0933 | 6.915948 | 22.03492 | 8.943793
OREAS 46 | SD | 0.008 | 1161.855 | 0.11 | 1 | 2.08485 | 0.01644012 | 0.007 | 872.3718 | 0.007 | 0.9189476 | 0.3973487 | 2.244819 | 0.022 | 1.206073 | 1650.151 | 0.3410413 | 0.0923 | 0.02900042 | 0.0013 | 0.0015 | 181.4129 | 1.158159 | 0.5477186 | 461.0678 | 21.19849 | 0.05 | 0.1193056 | 1.109684 | 0.155 | 0.68795 | 0.5795206 | 0.000121106 | 22 | 0.009 | 0.4942683 | 0.1 | 0.04027785 | 6.842304 | 0.00181469 | 0.006148212 | 0.3268482 | 197.119 | 0.005950309 | 0.04 | 3.055208 | 0.017 | 0.4885128 | 2.031556 | 1.415483
OREAS 46 | n | 55 | 58 | 52 | 58 | 59 | 56 | 57 | 59 | 52 | 66 | 54 | 55 | 55 | 57 | 59 | 58 | 58 | 55 | 53 | 56 | 59 | 66 | 59 | 59 | 59 | 57 | 58 | 56 | 56 | 58 | 57 | 56 | 58 | 57 | 59 | 58 | 54 | 59 | 50 | 58 | 58 | 58 | 58 | 58 | 59 | 58 | 68 | 57 | 58
OREAS 46 | Extract Date | 2022-09-20 | 2022-09-20 | 2022-09-20 | 2022-09-20 | 2022-09-20 | 2022-09-20 | 2022-09-20 | 2022-09-20 | 2022-09-20 | 2022-09-20 | 2022-09-20 | 2022-09-20 | 2022-09-20 | 2022-09-20 | 2022-09-20 | 2022-09-20 | 2022-09-20 | 2022-09-20 | 2022-09-20 | 2022-09-20 | 2022-09-20 | 2022-09-20 | 2022-09-20 | 2022-09-20 | 2022-09-20 | 2022-09-20 | 2022-09-20 | 2022-09-20 | 2022-09-20 | 2022-09-20 | 2022-09-20 | 2022-09-20 | 2022-09-20 | 2022-09-20 | 2022-09-20 | 2022-09-20 | 2022-09-20 | 2022-09-20 | 2022-09-20 | 2022-09-20 | 2022-09-20 | 2022-09-20 | 2022-09-20 | 2022-09-20 | 2022-09-20 | 2022-09-20 | 2022-09-20 | 2022-09-20 | 2022-09-20
OREAS 46 | Certificate 4A | 0.0378812 | 62592.5 | 1.00795 | 2 | 472.586 | 0.914522 | 0.0543685 | 24026.3 | 0.0586129 | 36.4025 | 9.83074 | 45.6736 | 0.639939 | 23.0756 | 26144.2 | 13.9561 | 1.2 | 1.8234 | N/A | 0.0256278 | 11852.7 | 18.9292 | 10.4032 | 9430.17 | 488.504 | 0.77295 | 4.56492 | 26.8 | 7.0163 | 1 | 33.5352 | 0.00198 | 49.5 | 0.104047 | 8.75158 | 0.2 | 0.777664 | 407.556 | 0.268747 | < 0.04 | 3.26178 | 2074.95 | 0.207565 | 0.699682 | 56.6749 | 0.21248 | 10.4858 | 35.5105 | 61.3278
OREAS 46 | SD | 0.007 | 1600 | 0.24 | 1 | 12 | 0.077 | 0.006 | 420 | 0.014 | 1.68 | 0.397 | 8.5 | 0.035 | 0.6 | 670 | 0.51 | IND | 0.154 | N/A | 0.005 | 300 | 1.13 | 0.46 | 260 | 20 | 0.065 | 0.411 | 1.04 | 0.191 | IND | 1.59 | IND | IND | 0.02 | 0.358 | IND | 0.066 | 13 | 0.04 | IND | 0.22 | 100 | 0.016 | 0.042 | 2.1 | 0.04 | 0.36 | 1.36 | 4.7
OREAS 46 | Certificate Fire Assay |  |  |  | 1.61 | [25 empty] | < 1
OREAS 46 | SD |  |  |  | 1 | [25 empty] | IND
OREAS-47 | Certificate AR | 0.106949 | 8097.16 | 9.53054 | 32.4 | 61.7421 | 0.187815 | 0.148541 | 5474.66 | 0.503621 | 44.7252 | 49.9198 | 30.4 | 1.18575 | 160.073 | 16490.4 | 3.28129 | 0.0746564 | 0.2 | 0.014 | 0.0367042 | 1156.28 | 25.1589 | 8.83282 | 4837.95 | 270.649 | 12.7303 | 0.92 | 79.7181 | 283.544 | 25.7 | 7.15338 | 0.00099 | 456.246 | 0.20075 | 3.17462 | 0.396 | 2.54274 | 31.4497 | < 0.005 | 0.016 | 3.24845 | 704.597 | 0.0825482 | 0.468284 | 24.6683 | 0.112975 | 5.7467 | 212.721 | 6.70114
OREAS-47 | SD | 0.01 | 670 | 0.648 | 5.5 | 2.6 | 0.02 | 0.014 | 560 | 0.041 | 3.05 | 3 | 1.96 | 0.062 | 6 | 1250 | 0.41 | 0.011 | IND | IND | 0.006 | 100 | 1.16 | 0.89 | 460 | 20 | 0.89 | IND | 4.1 | 15 | 1.9 | 0.512 | IND | 40 | 0.03 | 0.54 | IND | 0.34 | 4.1 | IND | IND | 0.211 | 140 | 0.009 | 0.05 | 2.28 | 0.02 | 0.84 | 10 | 0.93
OREAS-47 | UFF_MAR_Working | 0.1285909 | 12210 | 9.125 | 42.09091 | 72.64286 | 0.2336364 | 0.1711429 | 7694.78755 | 0.4369048 | 45.30676 | 49.52 | 43 | 1.22 | 163 | 19572.73 | 4.184545 | 0.0895 | 0.2390133 | 0.01645455 | 0.03776207 | 1683.333 | 26.66961 | 10.218 | 5737.727 | 305.5238 | 13.19048 | 2.653333 | 77.34545 | 272.0909 | 26.54545 | 10.61 | 0.0003045455 | 477.8182 | 0.1892273 | 4.877273 | 0.4195 | 3.438636 | 46.17163 | 0.004636364 | 0.01547619 | 3.366916 | 1317.081 | 0.07495455 | 0.8102381 | 34.90476 | 0.14165 | 8.135455 | 226.3636 | 8.151874
OREAS-47 | SD | 0.00685676 | 1097.797 | 0.3864481 | 4.970667 | 10.10537 | 0.02536316 | 0.007424862 | 934.7003 | 0.02141939 | 1.692759 | 1.952758 | 4.265029 | 0.1033 | 8.899438 | 1785.439 | 0.6857302 | 0.01731291 | 0.01639009 | 0.001335496 | 0.001932985 | 233.2238 | 1.260236 | 0.7634865 | 519.7795 | 19.95862 | 0.5185603 | 0.5580352 | 5.841374 | 18.82731 | 1.87025 | 0.7953152 | 0.0001361976 | 51.68829 | 0.01413854 | 0.4566251 | 0.1408731 | 0.3649696 | 5.710793 | 0.001760559 | 0.001990453 | 0.1728222 | 134.5371 | 0.01115466 | 0.02839525 | 3.254301 | 0.01073251 | 0.6044181 | 30.27893 | 0.5896223
OREAS-47 | n | 61 | 61 | 60 | 60 | 61 | 61 | 61 | 60 | 60 | 66 | 61 | 61 | 61 | 61 | 61 | 61 | 61 | 60 | 59 | 59 | 61 | 66 | 61 | 61 | 61 | 60 | 60 | 60 | 50 | 61 | 61 | 60 | 60 | 61 | 61 | 61 | 60 | 61 | 58 | 61 | 61 | 61 | 61 | 61 | 60 | 60 | 68 | 60 | 59
OREAS-47 | Extract Date | 2022-09-20 | 2022-09-20 | 2022-09-20 | 2022-09-20 | 2022-09-20 | 2022-09-20 | 2022-09-20 | 2022-09-20 | 2022-09-20 | 2022-09-20 | 2022-09-20 | 2022-09-20 | 2022-09-20 | 2022-09-20 | 2022-09-20 | 2022-09-20 | 2022-09-20 | 2022-09-20 | 2022-09-20 | 2022-09-20 | 2022-09-20 | 2022-09-20 | 2022-09-20 | 2022-09-20 | 2022-09-20 | 2022-09-20 | 2022-09-20 | 2022-09-20 | 2022-09-20 | 2022-09-20 | 2022-09-20 | 2022-09-20 | 2022-09-20 | 2022-09-20 | 2022-09-20 | 2022-09-20 | 2022-09-20 | 2022-09-20 | 2022-09-20 | 2022-09-20 | 2022-09-20 | 2022-09-20 | 2022-09-20 | 2022-09-20 | 2022-09-20 | 2022-09-20 | 2022-09-20 | 2022-09-20 | 2022-09-20
OREAS-47 | Certificate 4-Acid | 0.130017 | 62498.9 | 9.56564 | N/A | 485.275 | 1.03633 | 0.174686 | 23115.4 | 0.498775 | 54.5579 | 52.8699 | 82.3247 | 2.09016 | 158.838 | 27756.1 | 14.0777 | 1.06 | 1.86513 | 0.04 | 0.0547073 | 11796 | 30.1048 | 42.5175 | 9787.11 | 509.463 | 12.8938 | 16.9974 | 89.6399 | 283.79 | N/A | 37.8882 | 0.00198 | 436.552 | 0.321629 | 9.1132 | 0.27 | 4.30238 | 407.777 | 0.42247 | < 0.05 | 3.86105 | 2127.93 | 0.251659 | 0.760444 | 58.2939 | 0.255269 | 10.6741 | 225.812 | 63.0645
OREAS-47 | SD | 0.019 | 1830 | 0.435 | N/A | 14 | 0.11 | 0.014 | 560 | 0.036 | 2 | 1.9 | 12 | 0.079 | 4 | 670 | 0.65 | IND | 0.173 | IND | 0.006 | 290 | 1.23 | 2.38 | 220 | 20 | 0.44 | 0.84 | 2.8 | 10 | N/A | 2.14 | IND | 50 | 0.03 | 0.32 | IND | 0.45 | 17 | 0.08 | IND | 0.236 | 80 | 0.022 | 0.052 | 2.1 | 0.024 | 0.41 | 14 | 7
OREAS-47 | Certificate Fire Assay |  |  |  | 44.3 | [25 empty] | 29.2
OREAS-47 | SD |  |  |  | 2.5 | [25 empty] | 2.1
OREAS-250 | Certificate AR | 0.2581563 | 13352.62 | 11.80173 | 303 | 69.4676875 | 0.6024942 | 0.08095325 | 8841.952 | 0.1160324 | 39.65038 | 32.99202 | 49.53429 | 0.8475089 | 44.74796 | 50844.16 | 4.176694 | 0.14 | 0.867 | < 0.01 | < 0.04 | 1111.731 | 17.50831 | 7.234354 | 17267.62 | 576.8994 | 0.9401467 | 0.99 | 118.9013 | 8.064191 | <5 | 11.17712 |  | 115.0306 | 0.4402217 | 5.083377 | <1 | 0.7108394 | 65.51415 | < 0.05 | < 0.05 | 3.057593 | 1707.577 | 0.06818644 | 0.5867359 | 41.43868 | 0.12 | 12.3431 | 81.79304 | < 50
OREAS-250 | SD | 0.036 | 1600 | 1.15 | 13 | 2.7 | 0.057 | 0.011 | 480 | 0.01 | 2.74 | 0.91 | 2.88 | 0.14 | 1.27 | 3100 | 0.56 | IND | 0.09 | IND | IND | 130 | 2.1 | 1.41 | 600 | 30 | 0.072 | IND | 6 | 1.09 | IND | 1.8 |  | 20 | 0.08 | 0.54 | IND | 0.11 | 9 | IND | IND | 0.232 | 260 | 0.01 | 0.046 | 1.91 | IND | 1.02 | 4.3 | IND
OREAS-250 | UFF_MAR_Working | 0.30164 | 21903.9344 | 13.0719 | 296.47585 | 90.1237 | 0.7122 | 0.09387647 | 11814.52055 | 0.1047 | 40.9932 | 34.839 | 54.11815 | 1.1191 | 48.3035 | 52668.4171 | 7.2826 | 0 | 0.9979 | 0 | 0.03416875 | 1963.02935 | 17.2159 | 8.67801 | 17405.16 | 584.5342 | 1.1979 | 1.1867 | 121.2944 | 9.0877 | 0 | 19.32365 | 0 | 152.5596 | 0.6 | 6.431647 | 0 | 0.79045 | 81.806 | 0.01 | 0.02250769 | 3.4079 | 3608.29435 | 0.07154118 | 0.92136875 | 51.5278 | 0.3081769 | 13.73808 | 96.93603 | 49.23045
OREAS-250 | SD | 0.01746817 | 2984.277 | 2.027907 | 16.50702 | 18.45491 | 0.1274865 | 0.004737026 | 972.1289 | 0.02914752 | 4.987684 | 3.398142 | 6.313332 | 0.2837869 | 2.285651 | 3179.964 | 0.9224471 | 0 | 0.1847112 | 0 | 0.003677267 | 351.3046 | 2.878719 | 0.1666929 | 1078.153 | 38.0931 | 0.1582708 | 0.2619104 | 9.667147 | 0.5543456 | 0 | 1.522071 | 0 | 15.30318 | 0.08768496 | 0.7328333 | 0 | 0.1247216 | 14.69674 | 0.00416472 | 0.0047838 | 0.2490052 | 446.7137 | 0.004775597 | 0.02763746 | 6.927376 | 0.05902341 | 0.2840871 | 4.480947 | 8.226867
OREAS-250 | n | 20 | 19 | 18 | 20 | 19 | 20 | 20 | 19 | 20 | 22 | 20 | 19 | 18 | 19 | 19 | 20 | 20 | 20 | 20 | 20 | 19 | 22 | 19 | 19 | 19 | 20 | 20 | 20 | 18 | 19 | 20 | 19 | 16 | 20 | 19 | 20 | 20 | 19 | 20 | 20 | 20 | 19 | 20 | 20 | 19 | 19 | 23 | 20 | 20
OREAS-250 | Extract Date | 2022-09-20 | 2022-09-20 | 2022-09-20 | 2022-09-20 | 2022-09-20 | 2022-09-20 | 2022-09-20 | 2022-09-20 | 2022-09-20 | 2022-09-20 | 2022-09-20 | 2022-09-20 | 2022-09-20 | 2022-09-20 | 2022-09-20 | 2022-09-20 | 2022-09-20 | 2022-09-20 | 2022-09-20 | 2022-09-20 | 2022-09-20 | 2022-09-20 | 2022-09-20 | 2022-09-20 | 2022-09-20 | 2022-09-20 | 2022-09-20 | 2022-09-20 | 2022-09-20 | 2022-09-20 | 2022-09-20 | 2022-09-20 | 2022-09-20 | 2022-09-20 | 2022-09-20 | 2022-09-20 | 2022-09-20 | 2022-09-20 | 2022-09-20 | 2022-09-20 | 2022-09-20 | 2022-09-20 | 2022-09-20 | 2022-09-20 | 2022-09-20 | 2022-09-20 | 2022-09-20 | 2022-09-20 | 2022-09-20
OREAS-250 | Certificate Fire Assay |  |  |  | 309 | [25 empty] | 3
OREAS-250 | SD |  |  |  | 13
OREAS-250 | Certificate LA-indicative | 0.35 |  | 15.3 |  | 311 | 1.8 | 0.1 |  | 0.18 | 48.6 | 45.3 | 216 | 1.8 | 59 |  | 19.3 |  | 4.53 |  | < 0.05 |  | 23.3 |  |  | 1020 | 1.9 | 20.7 | 136 | 10 |  | 37.2 | < 0.01 |  | 0.85 | 20.1 | 3.75 | 2.6 | 361 | 1.42 | < 0.2 | 5.09 | 10200 | < 0.2 | 1.24 | 153 | 1.58 | 23.3 | 113 | 160